## 改扩建二期窗帘、医用隔帘采购项目（第一批）需求
改扩建二期窗帘、医用隔帘采购项目（第一批）需求
序号 | 产品名称 | 材质参数 | 单位 | 数量
1 | 布帘 | 1、成分：100%聚酯纤维 | 米 | 5290.59
2、单位面积质量≥400g/㎡；质量偏差率/%：±5%
3、阻燃性能：水洗80次后仍符合GB 20286-2006中阻燃1级要求
4、损毁长度: 经向：≤150mm，纬向：≤150mm
5、续燃时间: 经向: ≤5s，纬向：≤5s
6、阻燃时间：经向: ≤5s，纬向：≤5s
7、氧指数OI/%：≥32
8、烟密度等级（织物耐水洗55次）：≤15
9、产烟毒性等级（织物耐水洗55次）：不低于ZA₂级
10、纱线抗滑移/㎜：经向≤2mm，纬向≤2mm
11、织物密度（根/10cm）：经向：≥1400，纬向：≥200
12、拆下纱线线密度/tex：经纱：≥15，纬纱：≥50
13、甲醛含量/(㎎/㎏）：≤20
14、有害染料/(㎎/㎏）：可分解致癌芳香胺染料等未检出
15、异味：无异味
16、抗菌性能（抑菌率%）、抗病毒活性：≥95 %
17、耐水色牢度/级：变色≥4级，沾色≥4级、耐光色牢度/级：≥6级
18、断裂强力/N：经向：≥3000N，纬向：≥1200N、
撕破强力/N：经向：≥400N，纬向：≥200N、耐磨性能/转：≥17000转；
19、紫外线稳定剂/%：（UV-320/UV-327/UV-328/UV-350)未检出
20、遮光率：≥99%
21、悬垂性（悬垂系数）：≥75%
22、防霉等级：≤1级
23、采用有纺布带
2 | 隔帘 | 1、成分：100%聚酯纤维；单位面积质量≥315g/㎡ 质量偏差率/%：±5% | 米 | 7461.5
2、阻燃性能：水洗55次后仍符合GB8624-2012中B1级要求
3、损毁长度: 经向：≤150mm，纬向：≤150mm
4、续燃时间: 经向: ≤5s，纬向：≤5s
5、阴燃时间：经向: ≤15s，纬向：≤15s
6、氧指数OI/%：≥32 （依据GB/T 5454-1997标准）
7、厚度：≥0.9mm
8、接缝滑移：直向≤4mm，横向≤2mm
9、织物密度（平板部位）（线圈/inch）：纵行30根/±5，横列18±5根
10、游离甲醛/(㎎/㎏）：≤20
11、有害染料/(㎎/㎏）：可分解致癌芳香胺染料等未检出
12、异味：无异味
13、抗菌性能（抑菌率%）、抗病毒活性：≥95%
15、耐水色牢度/级：变色≥4级，沾色≥4级、耐光色牢度/级：≥6级
16、断裂强力（晒后）：直向：≥410N，横向：≥930N
17、断裂强力保持率（平板部位）/%：直向：≥91%，横向：≥84%、
胀破强度（平板部位）/KP：≥680、消臭性能（醋酸）异味成分浓度减少率(%)：≥65%
18、防紫外线性能的判定：UPF值≥45，UPF等级＞40，T（UVA）AV/% ≤7，T（UVB）AV/% ≤2
19、遮光率：≥95%、透光率：＜30%、透气率: ≥900mm/s
20、悬垂性（悬垂系数）：≥75%
21、防霉等级（水洗55次）：≤1级
3 | 卷帘 | 1、组成部分：100%聚酯纤维 | 平方米 | 4970.25
2、重量：280-300g/㎡， 厚度0.5mm±0.05mm
3、门幅：≥230cm
4、遮光率：100%
5、耐水色牢度/级：变色≥4级，沾色≥4级、耐光色牢度/级：≥6级；
6、防紫外线：ABS
7、游离甲醛含量(㎎/㎏）：≤20
8、阻燃标准：符合B1级标准，损毁长度≤150mm，续燃时间≤0S，阴燃时间≤0S
9、特点：涂层遮光面料 。
10、面料做高频封边处理，无毛刺
11、严格按照国家纺织产品基本安全技术规范GB184012010检测，符合使用标准
12、手拉机构：轨道采用铝合金材质,最大可承重6.5kg，单帘宽度最大可做到230cm。
13、异味：无；
14、有害染料/(㎎/㎏）：可分解致癌芳香胺染料等未检出
15、防紫外线性能：UPF:＞50；
16、撕破强力（N）：方向1≥45、方向2≥93；
17、断裂强力（N）：方向1≥2500、方向2≥3600；
4 | 百叶 | 1、组成部分：铝合金
2、叶片规格：≥宽25mm， ≥壁厚0.15mm
3、叶片颜色：采购方定
4、上轨规格： ≥壁厚1.0mm
5、下轨规格： ≥壁厚1.0mm
6、手拉机构：百叶帘轨道采用优质铝合金材料， 表面阳极氧化处理。
拉制、卷绳器和拉珠材质为塑料件，采用优质POM工程塑料制作而成。
5 | 纱帘 | 1、成分：100%聚酯纤维；单位面积质量（主体部位）≥120g/㎡±5g | 米 | 1884.96
2、厚度（主体部位）：0.45mm±0.05
3、阻燃性能：水洗50次后仍符合GB8624-2012中B1级要求
4、损毁长度: 直向：≤150mm，横向：≤150mm
5、续燃时间: 直向: ≤5s，横向：≤5s
6、阴燃时间：直向: ≤15s，横向：≤15s
7、织物密度：经向110根/10cm±5，纬向150根/10cm±5
8、甲醛含量：≤20mg/kg
9、有害染料/(㎎/㎏）：可分解致癌芳香胺染料等未检出
10、异味：无
13、耐水色牢度/级：变色≥4级，沾色≥4级；耐光色牢度/级：≥6级
14、断裂强力（晒后）经向≥420N，纬向≥820N、断裂伸长率/%：经向≤19%，纬向≤19%、
断裂强力保持率/%：经向≥91%，纬向≥98%
15、透光率：55-60%
16、透气率：≥3330mm/s
17、抗菌性能（抑菌率%）、抗病毒活性：≥95%
6 | 轨道 | 1、成分：铝合金 | 米 | 7285.94
符合GB/T5237.3-2017《铝合金建筑型材 第3部分：电泳涂漆型材》标准的要求。
规格为（宽≥26mm*高≥26mm）轨道，型材厚度：≥2.0mm
2、尺寸偏差：
角度、平面间隙、弯曲度、扭拧度、端头切斜度、壁厚尺寸（A）符合GB/T 5237.3-2017标准的要求。
3、滑轮采用耐磨尼龙注塑；挂钩采用不锈钢材质；轨道和滑轮需顺滑、静音特点，使滑轮滑动时无噪音。
4、用膨胀螺丝或自攻钉把支架固定牢，弯轨多加支架防下垂。